## Hoja1
ENSAYO DE CALIFORNIA BEARING RATIO
SOLICITA | : | JC ARCHITEC
PROYECTO | : | CREACION DEL SERVICIO PASIVO RECREATIVO PASIVO UBICADO EN LA AV. CIRCUNVALACION ENTRE LOS AAHH 9 DDE OCTUBRE, JOSE ABELARDO QUIÑONES Y SAN SEBASTIAN EN TALARA ALTA, DISTRITO DE PARIÑAS, PROVINCIA DE TALARA, DEPARTAMENTO DE PIURA
MUESTRA | : | C - 1/ M - 2
FECHA | : | TALARA, NOVIEMBRE 2022
| MOLDE No 1 - 12 golpes |  |  | MOLDE No 2 - 25 golpes |  |  | MOLDE No 3 - 56 golpes
| sin corregir |  | corregido | sin corregir |  | corregido | sin corregir |  | corregido
PENETRACION | Lectura | Carga | C.B.R | Lectura | Carga | C.B.R | Lectura | Carga | C.B.R
| Cuadrante | Kg. | % | Cuadrante | Kg. | % | Cuadrante | Kg. | %
0 | 0 | 0 |  | 0 | 0 |  | 0 | 0
0.025 | 1.5 | 32.0787 |  | 4 | 43.4985 |  | 9 | 66.3383
0.05 | 5.9 | 52.1776 |  | 12 | 80.0421 |  | 19 | 112.0177
0.075 | 9.8 | 69.9926 |  | 18 | 107.4498 |  | 24.4 | 136.6847
0.1 | 13.2 | 85.5237 | 6.286 | 22.4 | 127.5488 | 9.3749 | 28 | 153.1293 | 11.255
0.125 | 15.2 | 94.6595 |  | 25 | 139.4254 |  | 30.4 | 164.0923
0.15 | 16.5 | 100.5979 |  | 26.4 | 145.8206 |  | 31.8 | 170.4875
0.175 | 18.2 | 108.3634 |  | 27.3 | 149.9317 |  | 32.2 | 172.3147
0.2 | 19.5 | 114.3017 | 8.4012 | 28.4 | 154.9565 | 11.3893 | 32.5 | 173.685 | 12.7659
0.225 | 20.4 | 118.4129 |  | 29 | 157.6972 |  | 32.8 | 175.0554
0.25 | 21.2 | 122.0672 |  | 29.5 | 159.9812 |  | 33 | 175.969
0.3 | 22 | 125.7216 |  | 30.5 | 164.5491 |  | 33.2 | 176.8826
GOLPES |  |  | 12 | 25 | 56 | OBSERVACIONES
Numero de capas |  |  | 5 | 5 | 5
Humedad (%) |  |  | 11 | 11 | 11
Peso del molde (gr) |  |  | 2129.4 | 2129.4 | 2129.4
Peso del molde + suelo hum. (gr) |  |  | 5540 | 5950 | 6040
Volumen del molde (cm3) |  |  | 2132.22 | 2132.22 | 2132.22
Densidad humeda (gr/cm3) |  |  | 1.5996 | 1.7918 | 1.8341
Densidad seca (gr/cm3) |  |  | 1.441 | 1.6143 | 1.6523
C.B.R. a 0.1" |  |  | 6.286 | 9.3749 | 11.255
C.B.R. a 0.2" |  |  | 8.4012 | 11.3893 | 12.7659
DENSIDAD MAXIMA (PROCTOR) |  |  | 1.6523 | Gr/cm3
95 % DE LA DENSIDAD MAXIMA |  |  | 1.5697 | Gr/cm3