## Hoja1
ENSAYO DE CALIFORNIA BEARING RATIO
SOLICITA | : | JC ARCHITEC
PROYECTO | : | CREACION DEL SERVICIO PASIVO RECREATIVO PASIVO UBICADO EN LA AV. CIRCUNVALACION ENTRE LOS AAHH 9 DDE OCTUBRE, JOSE ABELARDO QUIÑONES Y SAN SEBASTIAN EN TALARA ALTA, DISTRITO DE PARIÑAS, PROVINCIA DE TALARA, DEPARTAMENTO DE PIURA
MUESTRA | : | C - 2/ M - 3
FECHA | : | TALARA, NOVIEMBRE 2022
PENETRACION | MOLDE No 1 12 GOLPES |  |  | MOLDE No 1 25 GOLPES |  |  | MOLDE No 1 56 GOLPES
| Sin corregir |  | Corregido | Sin corregir |  | Corregido | Sin corregir |  | Corregido
| Lectura | Carga | C.B.R | Lectura | Carga | C.B.R | Lectura | Carga | C.B.R
| Cuadrante | Kg. | % | Cuadrante | Kg. | % | Cuadrante | Kg. | %
0 | 0 | 0 |  | 0 | 0 |  | 0 | 0
0.025 | 5 | 48.0665 |  | 8 | 61.7703 |  | 13 | 84.6101
0.05 | 14 | 89.178 |  | 20 | 116.5857 |  | 28 | 153.1293
0.075 | 23 | 130.2895 |  | 29 | 157.6972 |  | 41 | 212.5126
0.1 | 28 | 153.1293 | 11.255 | 38 | 198.8087 | 14.6125 | 51 | 258.1921 | 18.9772
0.125 | 30 | 162.2652 |  | 43 | 221.6485 |  | 56 | 281.0318
0.15 | 32 | 171.4011 |  | 47 | 239.9203 |  | 60 | 299.3036
0.175 | 33.5 | 178.253 |  | 49 | 249.0562 |  | 63 | 313.0074
0.2 | 35 | 185.1049 | 13.6053 | 50 | 253.6241 | 18.6414 | 65 | 322.1433 | 23.6776
0.225 | 36 | 189.6729 |  | 51 | 258.1921 |  | 67 | 331.2792
0.25 | 37 | 194.2408 |  | 52 | 262.76 |  | 68 | 335.8472
0.3 | 38 | 198.8087 |  | 53 | 267.328 |  | 69 | 340.4151
Golpes |  | 12 | 25 | 56
Numero de capas |  | 5 | 5 | 5
Humedad (%) |  | 10.73 | 10.73 | 10.73
Peso del molde (gr) |  | 4075 | 4326 | 4125
P. molde + suelo hum. (gr) |  | 7860 | 8300 | 8170
Volumen del molde (cm3) |  | 2234 | 2269 | 2240
Densidad hum. (gr/cm3) |  | 1.6943 | 1.7514 | 1.8058
Densidad seca (gr/cm3) |  | 1.5301 | 1.5817 | 1.6308
C.B.R. a 0.1" |  | 11.255 | 14.6125 | 18.9772
C.B.R. a 0.2" |  | 13.6053 | 18.6414 | 23.6776
DENSIDAD MAXIMA (PROCTOR) |  | 1.63 | Gr/cm3
95% DENSIDAD MAXIMA |  | 1.5485 | Gr/cm3