## GRANULOMETRIAS
ANALISIS GRANULOMETRICO POR TAMIZADO
SOLICITA | : | JC ARCHITEC
PROYECTO | : | CREACION DEL SERVICIO PASIVO RECREATIVO PASIVO UBICADO EN LA AV. CIRCUNVALACION ENTRE LOS AAHH 9 DDE OCTUBRE, JOSE ABELARDO QUIÑONES Y SAN SEBASTIAN EN TALARA ALTA, DISTRITO DE PARIÑAS, PROVINCIA DE TALARA, DEPARTAMENTO DE PIURA
MUESTRA | : | CALICATA C - 1 / M - 2
FECHA | : | TALARA, NOVIEMBRE 2022
TAMIZ |  | CALICATA C - 1 / M - 2
STANDARD | TAMAÑO | % | % |  |  | 1 |  | 100
N° | mm. | RETENIDO | QUE PASA | 5" n.n | 127.06 | 0 | 0 | 100
5" n.n | 127.06 |  |  | 3" | 76.2 | 0 | 0 | 100
3" | 76.2 |  |  | 2" | 50.8 | 0 | 0 | 100
2" | 50.8 |  |  | 1 1/2" | 38.1 | 0 | 0 | 100 | tamiz | maximo | minimo
1 1/2" | 38.1 |  |  | 1" | 25.4 | 0 | 0 | 100
1" | 25.4 |  |  | 3/4" | 19.05 | 0 | 0 | 100 | 50.8 | 100
3/4" | 19.05 | 0 |  | 1/2" | 12.7 | 0 | 0 | 100 | 25.4 | 75 | 95
1/2" | 12.7 | 0 |  | 3/8" | 9.52 | 0 | 0 | 100 | 9.52 | 40 | 75
3/8" | 9.52 | 0 |  | 1/4" | 6.35 | 0 | 0 | 100 | 4.76 | 30 | 60
1/4" | 6.5 | 0 |  | Nº4 | 4.76 | 0 | 0 | 100 | 2 | 20 | 45
Nº4 | 4.76 | 0 |  | " 8 | 2.38 | 0 | 0 | 100 | 0.426 | 10 | 30
" 8 | 2.38 | 0 |  | " 10 | 2 | 67.8 | 21.871 | 78.129 | 0.074 | 5 | 15
" 10 | 2 | 21.871 |  | " 16 | 1.19 | 34.9 | 11.2581 | 66.871
" 16 | 1.19 | 11.2581 |  | " 20 | 0.84 | 47.9 | 15.4516 | 51.4194
" 20 | 0.84 | 15.4516 | 51.4194 | " 30 | 0.59 | 15.6 | 5.0323 | 46.3871
" 30 | 0.59 | 5.0323 | 46.3871 | " 40 | 0.426 | 2 | 0.64516 | 45.7419
" 40 | 0.426 | 0.64516 | 45.7419 | " 50 | 0.297 | 5 | 1.6129 | 44.129
" 50 | 0.297 | 1.6129 | 44.129 | " 70 | 0.212 | 31 | 10 | 34.129
" 70 | 0.212 | 10 | 34.129 | " 100 | 0.15 | 14 | 4.5161 | 29.6129
" 100 | 0.15 | 4.5161 | 29.6129 | " 140 | 0.106 | 13 | 4.1935 | 25.4194
" 140 | 0.106 | 4.1935 | 25.4194 | " 170 | 0.089 | 14 | 4.5161 | 20.9032
" 170 | 0.089 | 4.5161 | 20.9032 | " 200 | 0.074 | 21 | 6.7742 | 14.129
" 200 | 0.074 | 6.7742 | 14.129 | - 200 |  | 43.8 | 14.129 | 0
- 200 |  | 14.129 | 0 | P.M. LAVADA + TARA |  | 310 | 100
GRAVAS |  | 0 | Observaciones |  |  | 266.2
ARENAS |  | 85.871 |  |  |  |  | GRAVAS | 0
LIMOS - ARCILLAS |  | 14.129 |  |  |  |  | ARENAS | 85.871
CLASIFICACIÓN SUCS |  | SP |  |  |  |  | ARCILLAS | 14.129
#REF!