## Hoja1
ANALISIS GRANULOMETRICO POR TAMIZADO
PROYECTO | : | CREACION DEL SERVICIO PASIVO RECREATIVO PASIVO UBICADO EN LA AV. CIRCUNVALACION ENTRE LOS AAHH 9 DDE OCTUBRE, JOSE ABELARDO QUIÑONES Y SAN SEBASTIAN EN TALARA ALTA, DISTRITO DE PARIÑAS, PROVINCIA DE TALARA, DEPARTAMENTO DE PIURA
SOLICITA | : | JC ARCHITEC
UBICACIÓN | : | TALARA ALTA
MUESTRA | : | C - 3/M - 02 |  | PROF. 1,20 - 1,50m.
FECHA | : | TALARA, NOVIEMBRE 2022
TAMIZ |  | C - 3/M - 02
STANDARD | TAMAÑO | % | % |  |  |  | 1 |  | 100
N° | mm. | RETENIDO | QUE PASA |  | 5" n.n | 127.06 | 0 | 0 | 100
5" n.n | 127.06 |  |  |  | 3" | 76.2 | 0 | 0 | 100
3" | 76.2 |  |  |  | 2" | 50.8 | 0 | 0 | 100
2" | 50.8 |  |  |  | 1 1/2" | 38.1 | 0 | 0 | 100
1 1/2" | 38.1 |  |  |  | 1" | 25.4 | 0 | 0 | 100
1" | 25.4 |  |  |  | 3/4" | 19.05 | 0 | 0 | 100
3/4" | 19.05 |  | 100 |  | 1/2" | 12.7 | 0 | 0 | 100
1/2" | 12.7 | 0 | 100 |  | 3/8" | 9.52 | 0 | 0 | 100
3/8" | 9.52 | 0 | 100 |  | 1/4" | 6.35 | 0 | 0 | 100
1/4" | 6.5 | 0 | 100 |  | Nº4 | 4.76 | 0 | 0 | 100
Nº4 | 4.76 | 0 | 100 |  | " 8 | 2.38 | 0 | 0 | 100
" 8 | 2.38 | 0 | 100 |  | " 10 | 2 | 0 | 0 | 100
" 10 | 2 | 0 | 100 |  | " 16 | 1.19 | 0 | 0 | 100
" 16 | 1.19 | 0 | 100 |  | " 20 | 0.84 | 0 | 0 | 100
" 20 | 0.84 | 0 | 100 |  | " 30 | 0.59 | 0 | 0 | 100
" 30 | 0.59 | 0 | 100 |  | " 40 | 0.426 | 0 | 0 | 100
" 40 | 0.426 | 0 | 100 |  | " 50 | 0.297 | 0 | 0 | 100
" 50 | 0.297 | 0 | 100 |  | " 70 | 0.212 | 0 | 0 | 100
" 70 | 0.212 | 0 | 100 |  | " 100 | 0.15 | 0 | 0 | 100
" 100 | 0.15 | 0 | 100 |  | " 140 | 0.106 | 0 | 0 | 100
" 140 | 0.106 | 0 | 100 |  | " 170 | 0.089 | 0 | 0 | 100
" 170 | 0.089 | 0 | 100 |  | " 200 | 0.074 | 0 | 0 | 100
" 200 | 0.074 | 0 | 100 |  | - 200 |  | 279.21 | 100 | 0
- 200 |  | 100 | 0 |  | P.M. LAVADA + TARA |  | 279.21 | 100
GRAVAS |  | 0 | Observaciones |  |  |  | 0
ARENAS |  | 0 | [5 empty] | GRAVAS | 0
LIMOS - ARCILLAS |  | 100 | [5 empty] | ARENAS | 0
CLASIFICACIÓN SUCS |  | CL | [5 empty] | ARCILLAS | 100
100