## Hoja1
HINCHAMIENTO LIBRE DE SUELOS
SOLICITA | : | JC ARCHITEC
PROYECTO | : | CREACION DEL SERVICIO PASIVO RECREATIVO PASIVO UBICADO EN LA AV. CIRCUNVALACION ENTRE LOS AAHH 9 DDE OCTUBRE, JOSE ABELARDO QUIÑONES Y SAN SEBASTIAN EN TALARA ALTA, DISTRITO DE PARIÑAS, PROVINCIA DE TALARA, DEPARTAMENTO DE PIURA
MUESTRA | : | C - 3/ M - 2
FECHA | : | TALARA, NOVIEMBRE 2022
C - 3/ M - 2
ALTURA INICIAL : 1 cm. |  | INCREMENTO | HINCHAMIENTO
MINUTOS | HORAS |  | %
0 | 0 | 0 | 0
2 | 0.05 | 0.09 | 0.9
10 | 0.16667 | 0.3 | 3
20 | 0.33333 | 0.5 | 5
40 | 0.66667 | 0.65 | 6.5
180 | 3 | 0.85 | 8.5
360 | 6 | 1 | 10
720 | 12 | 1.14 | 11.4
1440 | 24 | 1.26 | 12.6
2880 | 48 | 1.315 | 13.15
LIMITE DE CONTRACCION DE SUELOS
MUESTRA |  | ANILLO | PESO | PESO | VOLUMEN | VOLUMEN | LIMITE DE
|  |  | HUMEDO | SECO | INICIAL | FINAL | CONTRACCION | DIAM | ALT. | VOLUM
|  | Nº | gr. | gr. | cm3 | cm3 | %. | 5.7 | 2 | 51.0352
C - 3/ M - 2 | [7 empty] | 5.2 | 1.6 | 33.9795
|  | 23 | 201 | 164.2 | 51.0352 | 33.9795 | 12.0245