## GRANULOMETRIAS
ANALISIS GRANULOMETRICO POR TAMIZADO
SOLICITA | : | JC ARCHITEC
PROYECTO | : | CREACION DEL SERVICIO PASIVO RECREATIVO PASIVO UBICADO EN LA AV. CIRCUNVALACION ENTRE LOS AAHH 9 DDE OCTUBRE, JOSE ABELARDO QUIÑONES Y SAN SEBASTIAN EN TALARA ALTA, DISTRITO DE PARIÑAS, PROVINCIA DE TALARA, DEPARTAMENTO DE PIURA
MUESTRA | : | CALICATA C - 2 / M - 3
FECHA | : | TALARA, NOVIEMBRE 2022
TAMIZ |  | CALICATA C - 2 / M - 3
STANDARD | TAMAÑO | % | %
N° | mm. | RETENIDO | QUE PASA
5" n.n | 127.06
3" | 76.2
2" | 50.8 |  |  |  |  | 1 |  | 100
1 1/2" | 38.1 |  | 100 | 5" n.n | 127.06 | 0 | 0 | 100
1" | 25.4 | 0 | 100 | 3" | 76.2 | 0 | 0 | 100
3/4" | 19.05 | 0 | 100 | 2" | 50.8 | 0 | 0 | 100
1/2" | 12.7 | 0 | 100 | 1 1/2" | 38.1 | 0 | 0 | 100 | tamiz | maximo | minimo
3/8" | 9.52 | 0 | 100 | 1" | 25.4 | 0 | 0 | 100
1/4" | 6.5 | 0 | 100 | 3/4" | 19.05 | 0 | 0 | 100 | 50.8 | 100
Nº4 | 4.76 | 0 | 100 | 1/2" | 12.7 | 0 | 0 | 100 | 25.4 | 75 | 95
" 8 | 2.38 | 8.8889 | 91.1111 | 3/8" | 9.52 | 0 | 0 | 100 | 9.52 | 40 | 75
" 10 | 2 | 5.7778 | 85.3333 | 1/4" | 6.35 | 0 | 0 | 100 | 4.76 | 30 | 60
" 16 | 1.19 | 3.8889 | 81.4444 | Nº4 | 4.76 | 0 | 0 | 100 | 2 | 20 | 45
" 20 | 0.84 | 7.3333 | 74.1111 | " 8 | 2.38 | 80 | 8.8889 | 91.1111 | 0.426 | 10 | 30
" 30 | 0.59 | 4.6667 | 69.4444 | " 10 | 2 | 52 | 5.7778 | 85.3333 | 0.074 | 5 | 15
" 40 | 0.426 | 16.5111 | 52.9333 | " 16 | 1.19 | 35 | 3.8889 | 81.4444
" 50 | 0.297 | 21.6 | 31.3333 | " 20 | 0.84 | 66 | 7.3333 | 74.1111
" 70 | 0.212 | 6.8889 | 24.4444 | " 30 | 0.59 | 42 | 4.6667 | 69.4444
" 100 | 0.15 | 2.5556 | 21.8889 | " 40 | 0.426 | 148.6 | 16.5111 | 52.9333
" 140 | 0.106 | 1.6667 | 20.2222 | " 50 | 0.297 | 194.4 | 21.6 | 31.3333
" 170 | 0.089 | 1.1111 | 19.1111 | " 70 | 0.212 | 62 | 6.8889 | 24.4444
" 200 | 0.074 | 18.3333 | 0.77778 | " 100 | 0.15 | 23 | 2.5556 | 21.8889
- 200 |  | 0.77778 | 1.4988e-14 | " 140 | 0.106 | 15 | 1.6667 | 20.2222
GRAVAS |  | 0 | Observaciones | " 170 | 0.089 | 10 | 1.1111 | 19.1111
ARENAS |  | 99.2222 |  | " 200 | 0.074 | 165 | 18.3333 | 0.77778
LIMOS - ARCILLAS |  | 0.77778 |  | - 200 |  | 7 | 0.77778 | 1.4988e-14
CLASIFICACIÓN SUCS |  | SP |  | P.M. LAVADA + TARA |  | 900 | 100
893
[7 empty] | GRAVAS | 0
[7 empty] | ARENAS | 99.2222
[7 empty] | ARCILLAS | 0.77778
#REF!