## Hoja1
ANALISIS GRANULOMETRICO POR TAMIZADO
SOLICITA | : | JC ARCHITEC
OBRA | : | CREACION DEL SERVICIO PASIVO RECREATIVO PASIVO UBICADO EN LA AV. CIRCUNVALACION ENTRE LOS AAHH 9 DDE OCTUBRE, JOSE ABELARDO QUIÑONES Y SAN SEBASTIAN EN TALARA ALTA, DISTRITO DE PARIÑAS, PROVINCIA DE TALARA, DEPARTAMENTO DE PIURA
MUESTRA | : | CALICATA C - 4 / M - 2
FECHA | : | TALARA, NOVIEMBRE 2022
TAMIZ |  | TALARA, NOVIEMBRE 2022
STANDARD | TAMAÑO | % | % |  |  | 1 | 0.32362 | 100
N° | mm. | RETENIDO | QUE PASA | 5" n.n | 127.06 | 0 | 0 | 100
5" n.n | 127.06 |  |  | 3" | 76.2 | 0 | 0 | 100
3" | 76.2 |  |  | 2" | 50.8 | 0 | 0 | 100
2" | 50.8 |  |  | 1 1/2" | 38.1 | 0 | 0 | 100
1 1/2" | 38.1 |  |  | 1" | 25.4 | 0 | 0 | 100
1" | 25.4 |  |  | 3/4" | 19.05 | 0 | 0 | 100
3/4" | 19.05 |  |  | 1/2" | 12.7 | 0 | 0 | 100
1/2" | 12.7 |  |  | 3/8" | 9.52 | 0 | 0 | 100
3/8" | 9.52 |  |  | 1/4" | 6.35 | 0 | 0 | 100
1/4" | 6.5 |  |  | Nº4 | 4.76 | 0 | 0 | 100
Nº4 | 4.76 |  |  | " 8 | 2.38 | 1.89 | 0.61165 | 99.3883
" 8 | 2.38 | 0.61165 |  | " 10 | 2 | 2.4 | 0.7767 | 98.6117
" 10 | 2 | 0.7767 |  | " 16 | 1.19 | 12.9 | 4.1748 | 94.4369
" 16 | 1.19 | 4.1748 | 94.4369 | " 20 | 0.84 | 9.6 | 3.1068 | 91.3301
" 20 | 0.84 | 3.1068 | 91.3301 | " 30 | 0.59 | 12.3 | 3.9806 | 87.3495
" 30 | 0.59 | 3.9806 | 87.3495 | " 40 | 0.426 | 16.6 | 5.3722 | 81.9773
" 40 | 0.426 | 5.3722 | 81.9773 | " 50 | 0.297 | 33.8 | 10.9385 | 71.0388
" 50 | 0.297 | 10.9385 | 71.0388 | " 70 | 0.212 | 58.7 | 18.9968 | 52.0421
" 70 | 0.212 | 18.9968 | 52.0421 | " 100 | 0.15 | 89.5 | 28.9644 | 23.0777
" 100 | 0.15 | 28.9644 | 23.0777 | " 140 | 0.106 | 22.3 | 7.2168 | 15.8608
" 140 | 0.106 | 7.2168 | 15.8608 | " 170 | 0.089 | 1.56 | 0.50485 | 15.356
" 170 | 0.089 | 0.50485 | 15.356 | " 200 | 0.074 | 0.5 | 0.16181 | 15.1942
" 200 | 0.074 | 0.16181 | 15.1942 | - 200 |  | 46.95 | 15.1942 | 0
- 200 |  | 15.1942 | 0 | P.M. LAVADA + TARA |  | 309 | 100
GRAVAS |  | 0 | Observaciones |  |  | 262.05
ARENAS |  | 84.8058 |  |  |  |  | GRAVAS | 0
LIMOS - ARCILLAS |  | 15.1942 |  |  |  |  | ARENAS | 84.8058
SUCS |  | SM |  |  |  |  | ARCILLAS | 15.1942