## Hoja1
ANALISIS GRANULOMETRICO POR TAMIZADO
SOLICITA | : | JC ARCHITEC
PROYECTO | : | CREACION DEL SERVICIO PASIVO RECREATIVO PASIVO UBICADO EN LA AV. CIRCUNVALACION ENTRE LOS AAHH 9 DDE OCTUBRE, JOSE ABELARDO QUIÑONES Y SAN SEBASTIAN EN TALARA ALTA, DISTRITO DE PARIÑAS, PROVINCIA DE TALARA, DEPARTAMENTO DE PIURA
MUESTRA | : | CALICATA C - 2 / M - 2
FECHA | : | TALARA, NOVIEMBRE 2022
TAMIZ |  | CALICATA C - 2 / M - 2
STANDARD | TAMAÑO | % | % |  |  | 1 | 0.09993 | 100
N° | mm. | RETENIDO | QUE PASA | 5" n.n | 127.06 | 0 | 0 | 100
5" n.n | 127.06 |  |  | 3" | 76.2 | 0 | 0 | 100
3" | 76.2 |  |  | 2" | 50.8 | 0 | 0 | 100
2" | 50.8 |  |  | 1 1/2" | 38.1 | 0 | 0 | 100
1 1/2" | 38.1 |  | 100 | 1" | 25.4 | 300.45 | 30.024 | 69.976
1" | 25.4 | 30.024 | 69.976 | 3/4" | 19.05 | 120.7 | 12.0616 | 57.9145
3/4" | 19.05 | 12.0616 | 57.9145 | 1/2" | 12.7 | 105.44 | 10.5366 | 47.3778
1/2" | 12.7 | 10.5366 | 47.3778 | 3/8" | 9.52 | 29.8 | 2.9779 | 44.3999
3/8" | 9.52 | 2.9779 | 44.3999 | 1/4" | 6.35 | 29.18 | 2.916 | 41.484
1/4" | 6.5 | 2.916 | 41.484 | Nº4 | 4.76 | 10.31 | 1.0303 | 40.4537
Nº4 | 4.76 | 1.0303 | 40.4537 | " 8 | 2.38 | 50.2 | 5.0165 | 35.4372
" 8 | 2.38 | 5.0165 | 35.4372 | " 10 | 2 | 5.31 | 0.53063 | 34.9066
" 10 | 2 | 0.53063 | 34.9066 | " 16 | 1.19 | 5.32 | 0.53163 | 34.3749
" 16 | 1.19 | 0.53163 | 34.3749 | " 20 | 0.84 | 2.12 | 0.21185 | 34.1631
" 20 | 0.84 | 0.21185 | 34.1631 | " 30 | 0.59 | 2.4 | 0.23983 | 33.9233
" 30 | 0.59 | 0.23983 | 33.9233 | " 40 | 0.426 | 6.18 | 0.61757 | 33.3057
" 40 | 0.426 | 0.61757 | 33.3057 | " 50 | 0.297 | 16.27 | 1.6259 | 31.6798
" 50 | 0.297 | 1.6259 | 31.6798 | " 70 | 0.212 | 56.25 | 5.6211 | 26.0588
" 70 | 0.212 | 5.6211 | 26.0588 | " 100 | 0.15 | 36.48 | 3.6454 | 22.4133
" 100 | 0.15 | 3.6454 | 22.4133 | " 140 | 0.106 | 20.19 | 2.0176 | 20.3957
" 140 | 0.106 | 2.0176 | 20.3957 | " 170 | 0.089 | 2.2 | 0.21985 | 20.1759
" 170 | 0.089 | 0.21985 | 20.1759 | " 200 | 0.074 | 1.1 | 0.10992 | 20.066
" 200 | 0.074 | 0.10992 | 20.066 | - 200 |  | 200.8 | 20.066 | 0
- 200 |  | 20.066 | 0 | P.M. LAVADA + TARA |  | 1000.7 | 100
GRAVAS |  | 58.516 | Observaciones |  |  | 799.9
ARENAS |  | 21.418 |  |  |  |  | GRAVAS | 58.516
LIMOS - ARCILLAS |  | 20.066 |  |  |  |  | ARENAS | 21.418
SUCS |  | GC |  |  |  |  | ARCILLAS | 20.066
100
ANALISIS GRANULOMETRICO POR TAMIZADO
SOLICITA | : | JC ARCHITEC
PROYECTO | : | CREACION DEL SERVICIO PASIVO RECREATIVO PASIVO UBICADO EN LA AV. CIRCUNVALACION ENTRE LOS AAHH 9 DDE OCTUBRE, JOSE ABELARDO QUIÑONES Y SAN SEBASTIAN EN TALARA ALTA, DISTRITO DE PARIÑAS, PROVINCIA DE TALARA, DEPARTAMENTO DE PIURA
MUESTRA | : | CALICATA C - 2 / M - 4
FECHA | : | TALARA, NOVIEMBRE 2022
TAMIZ |  | TALARA, NOVIEMBRE 2022
STANDARD | TAMAÑO | % | % |  |  | 1 | 0.039058 | 100
N° | mm. | RETENIDO | QUE PASA | 5" n.n | 127.06 | 0 | 0 | 100
5" n.n | 127.06 |  |  | 3" | 76.2 | 0 | 0 | 100
3" | 76.2 |  |  | 2" | 50.8 | 0 | 0 | 100
2" | 50.8 |  |  | 1 1/2" | 38.1 | 0 | 0 | 100
1 1/2" | 38.1 |  |  | 1" | 25.4 | 0 | 0 | 100
1" | 25.4 |  |  | 3/4" | 19.05 | 0 | 0 | 100
3/4" | 19.05 |  |  | 1/2" | 12.7 | 0 | 0 | 100
1/2" | 12.7 |  | 100 | 3/8" | 9.52 | 287.52 | 11.2298 | 88.7702
3/8" | 9.52 | 11.2298 | 88.7702 | 1/4" | 6.35 | 343.46 | 13.4147 | 75.3554
1/4" | 6.5 | 13.4147 | 75.3554 | Nº4 | 4.76 | 259.65 | 10.1413 | 65.2141
Nº4 | 4.76 | 10.1413 | 65.2141 | " 8 | 2.38 | 168.33 | 6.5746 | 58.6395
" 8 | 2.38 | 6.5746 | 58.6395 | " 10 | 2 | 135.22 | 5.2814 | 53.3582
" 10 | 2 | 5.2814 | 53.3582 | " 16 | 1.19 | 124.65 | 4.8685 | 48.4896
" 16 | 1.19 | 4.8685 | 48.4896 | " 20 | 0.84 | 118.53 | 4.6295 | 43.8601
" 20 | 0.84 | 4.6295 | 43.8601 | " 30 | 0.59 | 129.74 | 5.0673 | 38.7928
" 30 | 0.59 | 5.0673 | 38.7928 | " 40 | 0.426 | 90.48 | 3.5339 | 35.2589
" 40 | 0.426 | 3.5339 | 35.2589 | " 50 | 0.297 | 167.57 | 6.5449 | 28.714
" 50 | 0.297 | 6.5449 | 28.714 | " 70 | 0.212 | 102.19 | 3.9913 | 24.7227
" 70 | 0.212 | 3.9913 | 24.7227 | " 100 | 0.15 | 110.306 | 4.3083 | 20.4144
" 100 | 0.15 | 4.3083 | 20.4144 | " 140 | 0.106 | 63.95 | 2.4977 | 17.9167
" 140 | 0.106 | 2.4977 | 17.9167 | " 170 | 0.089 | 60.3 | 2.3552 | 15.5615
" 170 | 0.089 | 2.3552 | 15.5615 | " 200 | 0.074 | 47.15 | 1.8416 | 13.7199
" 200 | 0.074 | 1.8416 | 13.7199 | - 200 |  | 351.274 | 13.7199 | 0
- 200 |  | 13.7199 | 0 | P.M. LAVADA + TARA |  | 2560.32 | 100
GRAVAS |  | 24.6446 | Observaciones |  |  | 2209.046
ARENAS |  | 61.6355 |  |  |  |  | GRAVAS | 24.6446
LIMOS - ARCILLAS |  | 13.7199 |  |  |  |  | ARENAS | 61.6355
SUCS |  | SM |  |  |  |  | ARCILLAS | 13.7199
100